## 真空技術士考古題
台灣真空學會－115年度真空技術士認證考古題
題號編號 | 題目 | 選擇題答案A | 選擇題答案B | 選擇題答案C | 選擇題答案D | 正確答案
1 | 測量高真空所需的真空計為下列何者？ | 彭寧冷陰極真空計 | 熱電偶真空計 | 派藍尼真空計 | 真空錶 | A
2 | 到達高真空系統所需的真空計組合為何？ | 熱電偶真空計＋派藍尼真空計 | 熱電偶真空計＋冷陰極真空計 | 派藍尼真空計 | 真空錶＋派藍尼真空計 | B
3 | 何者非真空計常用的單位 | Pa | Torr | mbar | atm | D
4 | 下列何種金屬材料常見於真空中 | 3003鋁合金 | 304不鏽鋼 | 鑄鐵 | 青銅 | B
5 | 下列何者是選擇無氧銅為真空腔體材料的優點 | 重量 | 機械強度 | 抗腐蝕性 | 導熱性 | D
6 | 下列何者是選擇鋁合金為真空腔體材料的優點 | 加工速度 | 銲接變形量控制 | 荷重強度 | 銲接難易度 | A
7 | 下列何者是選擇無氧銅為真空材料的缺點 | 高導電性 | 無磁性 | 高熱傳性 | 銲接難易度 | D
8 | 下列何者是常用於真空中的非金屬材料 | 保麗龍膠 | FRP | 陶瓷(氧化鋁等) | 石綿 | C
9 | 下列何種化學物質會用於真空元件之化學清洗 | 碳酸氫鈉(NaHCO₃) | 醋酸(CH₃COOH) | 氫氧化鈉(NaOH) | 鹽酸(HCl) | C
10 | 下列哪一項不會被用作真空法蘭的墊圈 | 不鏽鋼環 | 鋁線 | Helicoflex | 無氧銅墊片 (OFHC gasket) | A
11 | 下列哪一項接合方式，不會用在金屬真空腔體及其零件之製作上 | 真空膠黏合 | 爆接 | TIG(氬銲) | 雷射銲接 | A
12 | 鋁合金銲接前，下列何者為第一道程序 | 酸洗 | 鹼洗 | 刮除氧化層 | 烘乾 | B
13 | 下列何者為薄膜材料 | 金屬薄膜材料 | 無機、陶瓷薄膜材料 | 半導體薄膜材料 | 以上皆是 | D
14 | 結構性金屬薄膜材料－硬質膜 成膜方式下列何者為非 | 陽極 | CVD | PVD | 電漿噴塗 | A
15 | 真空蒸鍍及濺鍍易形成那類型薄膜 | 金屬薄膜 | 半導體薄膜 | TCO薄膜 | 非晶態薄膜 | D
16 | 下列何者為常用TCO薄膜材料 | TiN(氮化鈦) | ITO(銦錫合金) | Ni/Cr(鎳鉻合金) | SiC(碳化矽) | B
17 | 選擇耐磨損膜層之條件下列何者為非 | 高硬度 | 化學穩定性佳 | 高摩擦係數 | 高熱化學穩定性 | C
18 | 賽貝克效應現象為何 | 異種金屬間因溫差產生電動勢 | 異種金屬結合點流過電流時，吸收熱量之現象 | 同種金屬電流因溫差而有吸收熱量之現象 |  | A
19 | 下列4種金屬何者TCR(電阻溫度係數)最大 | 金 | 銀 | 銅 | 鋁 | B
20 | 破壞性干涉是把抗反射膜的厚度控制在可見光波長的多少便可產生破壞性干涉 | 1/2 | 1/4 | 2/3 | 0.1 | B
21 | 金剛石(鑽石)薄膜維氏硬度HV值可達 | 10000 | 5000 | 3500 | 4000 | A
22 | 軟質金屬有何特點 | 以上皆是 | 高蒸氣壓 | 不易變形 | 低磨擦係數 | D
23 | 真空材料選擇，主要考量因素 | 釋氣量多少 | 易加工否 | 抗壓強度 | 成本 | A
24 | 金屬閥件內，何處最易受酸鹼腐蝕 | 入口處 | O-ring | 銲接處 | 封合面 | C
25 | Al鋁陽極處理後，釋氣率 | 變好 | 變差 | 比SUS不鏽鋼好 | 與SUS不鏽鋼一樣好 | B
26 | 高真空範圍內，氣體含量以何為主 | N₂ | O₂ | H₂ | H₂O | D
27 | Al鋁比SUS不鏽鋼適用在超高真空，主要是因為 | 加工易 | 含氫量少 | 成本低 | 重量輕 | B
28 | 真空用油脂不適合用在下列場合 | 電漿 | 升溫處 | 超高真空 | 以上皆是 | D
29 | O-ring 不適合用在超高真空系統，是因為 | 不耐高溫 | 釋氣嚴重 | 柔軟 | 易裂化 | B
30 | 粉末冶金可否用在高真空 | 可 | 不可 | 清洗烘烤後可用 | 視種類而定 | B
31 | 材料在真空之適用性，主要以何為量 | 釋氣量 | 加工難易 | 成本 | 機械強度 | A
32 | 下列何種非金屬材料常見於真空中 | Viton | 竹子 | FRP | 保麗龍 | A
33 | 絕緣材料(例如陶瓷)與金屬接合時，選擇使用的金屬考慮點主要為何 | 防止腐蝕 | 外觀色澤漂亮 | 熱膨脹係數與絕緣材料相近 | 重量輕 | C
34 | 下列何者是選擇不鏽鋼為真空腔體材料的缺點 | 重量 | 機械強度 | 抗腐蝕性 | 價格 | A
35 | 鋁合金銲接前，下列何者為最後一道程序 | 酸洗 | 鹼洗 | 刮除氧化層 | 烘乾 | C
36 | 下列何者是選擇鋁合金為真空腔體材料的缺點 | 加工速度 | 銲接難易度 | 重量 | 導熱性 | B
37 | 下列何者可用於真空中隔離高電壓 | 保麗龍 | PVC | 陶瓷(氧化鋁等) | 石綿 | C
38 | 下列何種化學物質沒有被用在金屬真空元件之清潔 | 臭氧水 | Citranox | 99.5%試藥級酒精 | 鹽酸(HCl) | D
39 | 下列哪一項不是封合真空法蘭的墊圈 | 橡皮筋 | Diamond gasket | Helicoflex | 無氧銅墊片 (OFHC gasket) | A
40 | 下列哪一項接合方式，不是永久性結合 | CF法蘭 | 爆接 | TIG(氬銲) | 真空硬銲(brazing) | A
41 | 鋁合金銲接前，下列程序何者不需要 | 酸洗 | 退火 | 刮除氧化層 | 烘乾 | B
42 | 國際標準(SI)壓力單位為Pa (Pascal)。一大氣壓(1 atm)為多少Pa? | 133.3 | 760 | 1000 | 101325 | D
43 | 在直徑1米的真空腔中，抽真空到低於多少氣壓時氣體分子平均自由徑大於真空腔直徑？ | 0.05 mTorr | 0.5 mTorr | 5 mTorr | 50 mTorr | A
44 | 以下何者為是 | 真空系統是指幫浦的串連 | 真空系統是一完善系統不需要加裝真空計辨識真空度 | 真空計在真空系統中是辨識真空度的重要指標 | 高真空計通常單獨使用 | C
45 | 真空系統中若氣體流動形成黏滯流狀態時，氣體分子的平均自由徑約為腔體直徑的幾倍？ | 0.01 | 0.1 | 1 | 10 | A
46 | 真空系統抽氣受到抽氣管路氣導的限制，以下的答案中哪一個最嚴重？ | 黏滯流 | 層流 | 過渡流 | 分子流 | D
47 | 何種真空計可設計為單純機械式 | 彭寧冷陰極真空計 | 熱電偶真空計 | 派藍尼真空計 | 真空錶 | D
48 | 常溫(25°C)下，氮氣(N₂)的速度約為多少 m/s? | 47.3 | 473 | 4730 | 47300 | B
49 | 常溫(25°C)下，氫氣(H₂)的速度為氧氣(O₂)的多少倍? | 0.5 | 2 | 4 | 8 | C
50 | 常溫下一根長100 cm、內徑4 cm真空圓管的氣導(Conductance)約為多少 L/s? 以下哪個答案最靠近? | 1 | 10 | 100 | 1000 | B
51 | 真空腔連接一個2000 L/s抽氣幫浦的圓形短管(氣導為1000 L/s)，想要提高短管的氣導，以下答案使用的方法哪個可以得到最高的管路氣導? | 短管長度減半 | 短管直徑加倍 | 短管截面積加倍 | 短管長度變1/3倍 | B
52 | 將一個抽氣速率300 L/s的幫浦以一根長100 cm、內徑4 cm的真空圓管連接真空腔抽真空，則真空腔的有效抽氣速率約為多少 L/s? 以下哪個答案最靠近? | 300 | 100 | 50 | 10 | D
53 | 真空系統中氣體分子由氣壓高(P1)流動到氣壓低(P2)的通量(Q)與氣導(C)的關係為： | Q = C (1/P1 - 1/P2) | Q = C (P1-P2) | Q = C (P1/P2) | C = Q (P1-P2) | B
54 | 真空系統抽真空到 1 mTorr 時，腔體內材料表面覆蓋一層氣體分子約需多少時間? | 1秒 | 0.1秒 | 0.01秒 | 0.001秒 | D
55 | 真空系統抽真空時，主要的氣體來源就以下的答案中哪一個很難避免? | 漏氣 | 幫浦回流氣體 | 材料釋氣 | 腔體滲透 | C
56 | 一個真空腔體積(V)連接抽氣速率(S)的幫浦抽氣，則體積抽氣所需的時間常數估算為： | V/S | S/V | V S | (S/V)¹ᐟ² | A
57 | 真空系統抽真空時，腔體表面吸附的氣體分子脫附離開的方向與表面的夾角多趨近幾度： | 0度(平行) | 90度(垂直) | 45度 | 30度 | B
58 | 真空系統由一大氣壓開始抽真空到後來氣壓下降速率變慢，主要是哪種輕氣分子的影響？ | 氫氣 | 氧氣 | 水氣 | 氮氣 | C
59 | 真空蒸鍍時為減少真空系統中殘留水氣分子的吸附滲入膜層，改善的辦法哪個較有效？ | 選用冷凍幫浦抽水氣 | 先均溫烘烤真空腔抽除水氣 | 通入氮氣沖淡水氣 | 提高蒸鍍速率 | B
60 | 下列哪種不是常用引發電漿的電源供應器？ | 直流 | 射頻 | 微波 | 遠紅外線 | D
61 | 下列何者不是電漿的特性？ | 人造電漿游離率可達100% | 帶負電粒子數與帶正電粒子數相等 | 有鞘層 | 電漿本體電位是最高的 | A
62 | 下列何者不是電漿的用途？ | 蝕刻 | 鍍膜 | 離子佈植 | 液相磊晶 | D
63 | 下列何者是計算德拜長度所需的參數？ | 電子溫度 | 磁導率 | 重力加速度 | 折射係數 | A
64 | 人造電漿的德拜長度約為多少？ | 100公里 | 1公里 | 0.1公尺 | 0.1公厘 | D
65 | 人造電漿的電子溫度約為幾伏特？ | 幾百千伏特 | 幾千伏特 | 幾伏特 | 零點零零幾伏特 | C
66 | 人造電漿的電子密度約為多少？ | 每立方公分1E10個 | 每立方公尺1E10個 | 每立方公里1E10個 | 每立方微米1E10個 | A
67 | 旋翼(Vane)式油封幫浦可由一大氣壓抽氣，其排氣的原理在以下的答案中哪個不正確？ | 靠油的黏滯性密封 | 靠油的高蒸氣壓 | 靠油潤滑轉子 | 靠油的高熱容量 | B
68 | 在利用氮氣產生電漿製程的真空系統，以下哪個幫浦不適用？ | 魯式幫浦 | 離子幫浦 | 鈦昇華幫浦 | 渦輪分子幫浦 | B
69 | 下列何者不是冷凍幫浦的抽氣方式？ | 凝結 | 吸附 | 捕捉 | 改變動量 | D
70 | 真空系統中使用材料的選擇，以下何者與氣壓無關？ | 材料蒸氣壓 | 表面釋氣率 | 表面粗糙度 | 材料導電度 | D
71 | 以下哪種材料因蒸氣壓高而不適用於真空系統？ | 鉛 | 銅 | 鋅 | 鋼 | C
72 | 一般高真空系統常使用O-Ring墊圈，以下哪個缺點較嚴重？ | 密封度不良 | 不耐高溫烘烤 | 會滲透氣體 | 用在方形法蘭 | C
73 | 不鏽鋼高真空腔使用Conflat(有刀口)金屬法蘭時應使用哪種材料的密封墊圈？ | 無氧銅 | 不鏽鋼 | Viton O-Ring | 氧化鋁 | A
74 | 圓形的Conflat金屬法蘭有多種標準規格，以下何者不是？ | 16CF | 63CF | 135CF | 200CF | C
75 | 超高真空腔使用Conflat金屬法蘭及配合的密封金屬墊圈，為了烘烤時不漏氣，兩種金屬材料有一個相近的特性為何？ | 彈性係數 | 熔點 | 硬度 | 熱膨脹係數 | D
76 | 一般高真空系統使用機械導引傳送樣品，其傳動部位在真空界面的密封方式以下何者不可行？ | 磁流體 | Bellows | O-ring | 滾珠軸承 | D
77 | 一樣長度的成型(formed bellows)與焊接管(Welded Bellows)哪一個伸縮量較大？ | 成型焊接管 | 焊接管 | 不一定 | 都一樣 | B
78 | 下列何種金屬材料少見於真空中？ | 6063鋁合金 | 304不鏽鋼 | 鎢 | 無氧銅 | C
79 | 真空系統組成的要件，以下何者為非？ | 真空腔 | 真空幫浦 | 真空計 | 真空空間 | D
80 | 要檢測真空系統是否有漏氣，以下何種方法不可行？ | 氦氣測漏儀 | 四極質譜儀 | 輝光放電管 | 塗抹肥皂水法 | D
81 | 氣壓增量法(Pressure Buildup Method)實驗的好處為： | 估算系統純漏氣率或漏氣率 | 隔離幫浦的氣體回流 | 提高真空計測量精度 | 估算系統抽氣時間常數 | A
82 | 一個差分抽氣(Differential Pumping)系統當依不同部位的局部氣壓範圍來選用幫浦，主要是哪些幫浦？ | 機械幫浦 | 離子幫浦 | 吸附幫浦 | 冷凍幫浦 | A
83 | 當真空系統以100 L/s幫浦抽真空，但因系統有漏氣使得最低氣壓停留在2E-7 mbar，則系統的漏氣率約為多少？ | 1E-5 mbar L/s | 2E-5 atm cc/s | 4E-5 Torr L/s | 2E-3 Pa m³/s | B
84 | 維持真空系統若使用氮氣氣體測漏時，測漏儀最好接在哪個位置？ | 前級抽氣幫浦前端 | 真空腔門閥外側 | 可調節氣閥外側 | 高真空幫浦前端 | A
85 | 何謂真空度的定義？ | 一容器內的壓力低於大氣壓 | 一容器中無水氣 | 一容器中溫度加熱至攝氏100度 | 一容器中無聲波傳遞 | A
86 | 國際上真空度使用的通用單位(SI)為何？ | Torr | Pa | mbar | atm | B
87 | 溫度攝氏20度，壓力為750 Torr時，氣流型態為何？ | 過渡流 | 分子流 | 黏滯流 | 以上皆非 | C
88 | 真空度的物理量單位顯示為何？ | 氣體數目/時間 | 氣體數目/單位面積 | 氣體數目/單位面積*時間 | 力/單位面積 | D
89 | 下列何者非等值換算單位？ | 760 mbar | 1 atm | 760 torr | 760 mmHg | A
90 | 真空中平均自由徑越長代表？ | 氣體濃度越高 | 氣體壓力越低 | 氣體種類越多 | 氣體活性越大 | B
91 | 在SI制中，氣流的單位為何？ | (Pa·m)/s | (Pa·m²)/s | (Pa·m³)/s | Pa/s | C
92 | 在SI制中，抽氣速率的單位為何？ | m/s | m²/s | 1/s | m³/s | D
93 | 在SI制中，氣導的單位為何？ | m³/s | m³/(s·Pa) | 1/(s·Pa) | m/(s·Pa) | A
94 | 想從一大氣壓將系統抽至粗略真空範圍需要選用什麼樣的幫浦？ | 擴散幫浦 | 乾式幫浦 | 冷凍幫浦 | 氣體總類多 | B
95 | 何者為高真空幫浦？ | 油封式機械幫浦 | 電漿幫浦 | 冷凍幫浦 | 爪式幫浦 | C
96 | 何者為儲氣式幫浦？ | 冷凍幫浦 | 渦輪幫浦 | 爪式幫浦 | 擴散幫浦 | A
97 | 何者為渦輪幫浦？ | 冷凍幫浦 | 渦輪分子幫浦 | 離子幫浦 | getter幫浦 | B
98 | 真空計的量測方式通常可分為直接量測及間接量測兩種，下列何種真空儀器的量測方式是屬於間接量測？ | 熱傳導真空計 | 離子真空計 | 黏滯性真空計 | 以上皆是 | D
99 | 下列何種真空儀表適合用來量測1×10⁻⁵ Torr～1×10⁻⁷ Torr範圍的壓力值？ | 派藍尼真空計 | 熱電偶真空計 | 離子真空計 | 電容式真空計 | C
100 | 下列何種真空儀表是藉由高電壓解離氣體分子形成離子，利用偵測氣體分子解離的離子數目來推測真空環境中的所有氣體量，間接求出壓力值？ | 冷陰極離子真空計 | 熱陰極真空計 | 派藍尼真空計 | 電容真空計 | A
101 | 單位時間內脫離材料表面的氣化分子與真空腔中返回材料表面再吸附的分子數量平衡，此時的蒸氣壓稱為？ | 飽和蒸氣壓 | 不飽和蒸氣壓 | 終極蒸氣壓 | 以上皆非 | A
102 | 當材料蒸氣壓遠高於真空環境中時，會因外在壓力與溫度條件釋出所有溶解或吸附的氣體分子，此一釋出氣體分子的現象稱為？ | 擴散 | 逸氣 | 昇華 | 沸騰 | B
103 | 真空系統結構元件包括腔體、管件等，主要要求不包括？ | 低蒸氣壓 | 高強度 | 低逸氣率 | 多孔結構 | D
104 | 何種材料蒸氣壓最低？ | 水 | 酒精 | 金屬 | 橡膠 | C
105 | 渦輪幫浦前級幫浦，何者為非？ | 高真空幫浦 | 諸氣幫浦 | 排氣式幫浦 | 以上皆非 | B
106 | 真空環境中氣體分子平均自由徑大代表？ | 壓力低 | 真空度低 | 氣體分子多 | 氣體種類多 | A
107 | 1大氣壓下氣體的型態是？ | 黏滯流 | 分子流 | 過渡流 | 超高真空 | A
108 | 幫浦抽氣速率常用單位，何者為非？ | L/min | m³/h | L/s | m²/h | D
109 | 對於一個真空系統而言，氣體的來源可分為？ | 漏氣 | 蒸發 | 表面釋氣 | 以上皆是 | D
110 | 隨著真空腔體內氣體壓力變小，腔體內氣體分子之平均自由徑(mean free path)？ | 變大 | 變小 | 與氣體壓力無關 | 不存在 | A
111 | 下列那一型真空幫浦不能在大氣壓力下直接啟動運轉？ | 滑片式機械幫浦 | 渦輪分子幫浦 | 螺旋乾式幫浦 | 旋片式機械幫浦 | B
112 | 何者不是真空腔體常用的材料？ | 鋁合金 | 不鏽鋼 | 水銀 | 純銅 | C
113 | 何種幫浦是利用表面吸附的原理以達到抽氣的作用？ | 冷凍幫浦 | 離子幫浦 | 結拖幫浦 | 以上皆是 | D
114 | 氣體分子在運動時，各個分子在碰撞到其他分子前，所行走之距離的平均值稱為？ | 平均自由徑 | 氣導 | 氣流 | 氣阻 | A
115 | 在已知時間中通過一平面的氣體的量稱為？ | 氣體阻力 | 氣流通量 | 平均自由徑 | 質量 | B
116 | 為了達到超高真空，一般以何種方法去除這些水氣？ | 氣流擾動 | 電擊 | 烘烤 | 以上皆非 | C
117 | 在高真空環境時，相較於低真空何者為非？ | 氣體屬黏滯流 | 氣體屬分子流 | 壓力較低 | 平均自由徑較長 | A
118 | 渦輪分子幫浦何種氣流狀態時，會有較好的抽氣性能？ | 黏滯流 | 過渡流 | 分子流 | 紊流 | C
119 | 何者不是渦輪分子幫浦的性能規格？ | 抽氣速率 | 壓縮比 | 終極壓力 | 質量 | D
120 | 何者不是儲氣式幫浦的工作原理？ | 物理吸附 | 化學吸附 | 冷凍凝結 | 高溫昇華 | D
121 | 運用電場作用，將被離子化了的氣體分子吸出真空腔室，再利用結拖(getter)材料與氣體分子化合而儲存於幫浦，是屬於何種幫浦？ | 離子幫浦 | 渦輪幫浦 | 擴散幫浦 | 魯式幫浦 | A
122 | 何種真空計數屬於直接量測？ | 派藍尼真空計 | 壓力天平 | 離子真空計 | 熱傳導真空計 | B
123 | 利用加熱之燈絲產生熱電子，並經由電場加速成為帶有充分能量之電子，再撞擊氣體分子使其離子化；由氣體分子離子化之比率估算出剩餘氣體分子之數量，進而推導出真空度的真空計是？ | 熱傳導真空計 | 派然尼真空計 | 熱離子式真空計 | 真空壓力表 | C
124 | 何者儀器不屬於真空度量使用？ | 殘氣分析儀 | 電容真空計 | 離子真空計 | 流量計 | D
125 | 下述何為氦氣測漏儀的工作壓力？ | 0.00001 Torr | 100 Torr | 10 Torr | 1 Torr | A
126 | 腔體逸氣率跟何者有關？ | 腔體材料 | 溫度 | 腔壁粗糙度 | 以上皆是 | D
127 | 何者不是壓力的單位？ | Torr | mbar | Pa | sccm | D
128 | 空氣中含量最多的氣體是？ | 氮氣 | 氧氣 | 二氧化碳 | 一氧化碳 | A
129 | 真空系統通入並可控制氣體的儀器為何？ | 真空計 | 流量計 | 溫度計 | 幫浦 | B
130 | 何者為低真空幫浦？ | 渦輪幫浦 | 冷凍幫浦 | 離子幫浦 | 魯式幫浦 | D
131 | 真空的英文拼音為何？ | vacuum | vacum | vaccum | vaccuum | A
132 | 國際標準(SI)壓力單位為Pa (Pascal)。一大氣壓(1 atm)為多少Pa? | 133.3 | 760 | 1000 | 101325 | D
133 | 超高真空系統指系統中的氣壓應低於多少值？ | 1E-9 Pa | 1E-8 Pa | 1E-7 Pa | 1E-6 Pa | C
134 | 常溫(25°C)下，氮氣(N₂)的速度約為多少 m/s? | 47.3 | 473 | 4730 | 47300 | B
135 | 氣體分子的運動速度與分子質量的關係是： | 成正比 | 成反比 | 成平方反比 | 開根號成反比 | D
136 | 氣體分子的運動速度與環境的絕對溫度(Kelvin)的關係是： | 開根號成正比 | 成正比 | 成平方正比 | 成反比 | A
137 | 根據理想氣體方程式PV=nRT，想把一個小氣球變大，以下答案何者可行？ | 把氣球丟到保鮮罐抽氣 | 把氣球放到冰箱 | 把氣球拉長 | 把氣球帶到山上 | A
138 | 當氣體分子接近材料表面時被吸附，概分為物理吸附與化學吸附兩種。以下描述何者不正確？ | 物理吸附為凡德瓦力作用 | 化學吸附牽涉電子轉移形成鍵結 | 物理吸附的能量比化學吸附還低 | 化學吸附可利用烘烤使氣體脫附 | D
139 | 以下哪個氣體分子於常溫下吸附在金屬材料表面所滯留的時間最短？ | 氮氣 | 水氣 | 氫氣 | 氧氣 | C
140 | 渦輪分子幫浦的高速運轉靠對氣體分子的壓縮比來排氣，以下哪個氣體效能最低？ | 水氣 | 氮氣 | 氫氣 | 氬氣 | C
141 | 離子幫浦靠放電方式將氣體分子游離抽氣，則能夠啟動抽氣作用的最高氣壓為何？ | 0.1 atm | 0.1 mbar | 0.01 Torr | 0.01 Pa | D
142 | 旋翼(Vane)式油封幫浦可由一大氣壓抽氣，其排氣的原理在以下的答案中哪個不正確？ | 靠油的黏滯性密封 | 靠油的高蒸氣壓 | 靠油潤滑轉子 | 靠油的高熱容量 | B
143 | 乾式機械幫浦抽氣時因轉子間無油封的密封度，但較油封式幫浦有優勢，以下原因何者不正確？ | 油氣會回流系統 | 油會變質 | 轉子不用散熱 | 製程產生的微塵較容易排除 | C
144 | 以下哪一個幫浦可在一大氣壓抽氣？ | 離子幫浦 | 冷凍幫浦 | 乾式幫浦 | 渦輪分子幫浦 | C
145 | 一般高真空系統處在分子流狀態抽氣，以下哪個幫浦不適用？ | 渦輪分子幫浦 | 冷凍幫浦 | 魯式幫浦 | 離子幫浦 | C
146 | 以下哪個幫浦不抽氫氣？ | 鈦昇華幫浦 | 魯式幫浦 | 離子幫浦 | 冷凍幫浦 | A
147 | 冷凍幫浦對於氫氣的抽氣原理為： | 低溫冷凝 | 低溫捕獲 | 低溫吸附 | 化學吸附 | B
148 | 下列何者不屬於機械幫浦運作方式？ | 單旋轉閥門 | 分子篩吸收 | 噴流輔助 | 搖動活塞 | B
149 | 那一種幫浦常用作高低真空的連接送風系統？ | 魯氏幫浦 | 冷凍幫浦 | 吸收幫浦 | 濺射離子幫浦 | A
150 | 下列何者不是冷凍幫浦的抽氣方式？ | 凝結 | 吸附 | 捕捉 | 改變動量 | D
151 | 一個密閉的真空系統若要知道內部是否為真空狀態，最好安裝何種真空計？ | 熱導式真空計 | 離子真空計 | 冷陰極真空計 | 黏滯球真空計 | A
152 | 真空系統中使用材料的選擇，以下何者與氣壓無關？ | 材料蒸氣壓 | 表面釋氣率 | 表面粗糙度 | 材料導電度 | D
153 | 不鏽鋼高真空腔使用Conflat(有刀口)金屬法蘭時應使用哪種材料的密封墊圈？ | 無氧銅 | 不鏽鋼 | Viton O-Ring | 氧化鋁 | A
154 | 圓形Conflat金屬法蘭有多種標準規格，以下何者不是？ | 16CF | 63CF | 135CF | 200CF | C
155 | 一般高真空系統使用機械導引傳送樣品，其傳動部位在真空界面的密封方式以下何者不可行？ | 磁流體 | Bellows | O-ring | 滾珠軸承 | D
156 | 電導引元件使用的絕緣陶瓷與金屬管或法蘭之間的銲接一般使用哪種方式？ | MIG銲接 | TIG氬銲 | 真空硬銲(Brazing) | 錫銲 | C
157 | 真空腔管(Bellows)在真空系統中的用途，以下何者不正確？ | 吸收熱變形 | 吸收安裝誤差 | 吸收法蘭螺孔旋轉對位之偏差 | 吸收接合法蘭面不平行的偏差 | C
158 | 能夠靠與氣體分子產生化學吸附鍵結作用達到抽氣效能的材料為何種元素？ | 錫 | 鈦 | 銅 | 銀 | B
159 | 真空法蘭結合的原理主要靠讓螺絲過緊密封接觸面以隔離大氣的氣體分子滲透到真空端。以下條件何者不正確？ | 不能有棉絮毛髮 | 不能有徑向裂縫或缺口 | 不能有水滴 | 表面粗糙度不能大於1微米 | C
160 | 一樣長度的成型軟管(Formed Bellows)與銲接軟管(Welded Bellows)哪一個伸縮量較大？ | 成型軟管 | 銲接軟管 | 不一定 | 都一樣 | B
161 | 下列何者是選擇鋁合金為真空腔體材料的缺點？ | 銲接難易度 | 重量 | 磁性 | 加工速度 | A
162 | 下列何種化學物質不用於真空元件之化學清洗？ | 硝酸(HNO₃) | 醋酸(CH₃COOH) | 氫氧化鈉(NaOH) | 氫氟酸(HF) | B
163 | 不鏽鋼CF法蘭，通常以下列哪一項為其墊圈？ | O環(O-ring) | 鋁線 | Helicoflex | 無氧銅墊片(OFHC gasket) | D
164 | 以下哪一種幫浦組合可由一大氣壓抽氣並有機會達到超高真空？ | 離子幫浦＋鈦昇華幫浦 | 渦輪分子幫浦＋乾式幫浦 | 冷凍幫浦＋離子幫浦 | 渦輪分子幫浦＋離子幫浦 | B
165 | 真空系統要破真空到一大氣壓才能打開法蘭，應利用以下何種真空閥？ | 閘閥 | 直角閥 | 可調漏氣閥 | 針閥 | C
166 | 設計真空系統以達到預期的真空氣壓，以下何種因素是關鍵？ | 幫浦抽氣速率 | 真空材料表面釋氣率 | 真空計測量範圍 | 真空腔透氣率 | B
167 | 要檢測真空系統是否有漏氣，以下何種方法不可靠？ | 氦氣測漏儀 | 四極質譜儀 | 輝光放電管 | 塗抹泡沫法 | D
168 | 氣壓增建法(Pressure Buildup Method)實驗的好處為： | 估算系統釋氣率或漏氣率 | 隔離幫浦的氣體回流 | 提高真空計測量精度 | 估算系統抽氣的時間常數 | A
169 | 使用氣動真空閥的好處，以下何者不正確？ | 停電時可自動關閉保護真空系統 | 設計連鎖控制邏輯自動監控 | 不需要電力驅動 | 避免人為的誤動作操控 | C
170 | 一個差分抽氣(Differential Pumping)系統需依不同部位的局部氣壓範圍來選用幫浦，主要是哪類幫浦？ | 機械幫浦 | 離子幫浦 | 吸附幫浦 | 冷凍幫浦 | A
171 | 超高真空系統以使用全金屬的材料為主，其原因以下何者不正確？ | 要耐高溫烘烤 | 表面釋氣率低 | 蒸氣壓低 | 好加工成型 | D
172 | 氣壓增建法(Pressure Buildup Method)實驗的公式為： | Q = C (P1-P2) | Q = V (dP/dt) | Q = 2CL (Pₗ-P₀) | Q = SP | B
173 | 真空系統由一大氣壓開始抽真空到後來氣壓下降變慢，要花十倍的時間氣壓才減為1/10，此抽氣趨勢的主要原因為何？ | 系統漏氣 | 腔體內水釋氣 | 材料表面擴散釋氣 | 腔體滲透 | B
174 | 維護真空系統要充填氣體到一大氣壓時，最好使用何種氣體？ | 壓縮空氣 | 超高氮氣 | 氫氣 | 氮氣 | B
175 | 維護真空系統若要使用氦氣測漏儀測漏時，測漏儀最好接哪個位置？ | 前級粗抽機械幫浦前端 | 真空腔閘門外側 | 可調漏氣閥外側 | 高真空幫浦前端 | A
176 | 下列對真空度的描述何者是正確的？ | 高真空表示高壓力 | 低真空表示真空系統中氣體分子較少 | 低真空表示低壓力 | 高真空表示低壓力 | D
177 | 下面對於真空壓力單位的描述何者錯誤？ | 1 mbar = 1.33 Torr | 1 mbar = 100 Pa | 1 Torr = 133 Pa | 1 atm = 1013 mbar | A
178 | 下面對於一大氣壓(1 atm)的描述何者錯誤？ | 1 atm = 760 mmHg | 1 atm = 1013 mbar | 1 atm = 133 Pa | 1 mbar = 9.87E-4 atm | C
179 | 在760至100 Torr間真空度為何？ | 高真空 | 中度高真空 | 中度真空 | 低真空 | D
180 | 小於10⁻⁷ Pa的真空度一般稱之為何？ | 超高真空 | 高真空 | 中度真空 | 低真空 | A
181 | 以動量移轉來輸送氣體的幫浦為何？ | 低溫幫浦 | 渦輪分子幫浦 | 迴旋翼式幫浦 | 馬達 | B
182 | 下列何種幫浦為吸附型真空幫浦？ | 渦輪分子幫浦 | 油迴轉幫浦 | 低溫幫浦 | 油擴散幫浦 | C
183 | 下列何種幫浦為機械式真空幫浦？ | 離子幫浦 | 低溫幫浦 | 油擴散幫浦 | 魯式幫浦 | D
184 | 在真空系統中抽氣速率下降的原因可能為何？ | 漏氣發生 | 已達較高之真空度 | 加入反應氣體於腔體內 | 以上皆是 | A
185 | 做為初始真空(粗真空)的抽氣幫浦為？ | 機械幫浦 | 擴散幫浦 | 渦輪式幫浦 | 以上皆非 | A
186 | 冷凍幫浦為提高抽氣效果，以下何者不是其採用的作用機制？ | 低溫壓縮 | 低溫捕獲 | 低溫吸附 | 低溫冷凝 | A
187 | 下圖為一真空幫浦之抽氣速率曲線，依據其特性曲線，請問該類型幫浦適用於哪個階段的真空抽氣程序？ | 中低真空 | 高真空 | 超高真空 | 以上皆可 | A
188 | 下圖為一真空幫浦抽氣速率曲線，依據其特性曲線，請問該類型幫浦適用於哪個階段的真空抽氣程序？ | 粗略真空 | 中度真空 | 高真空 | 以上皆可 | C
189 | 高真空系統設計時，在進行真空幫浦之形式與大小之選用時，下列何者不是需要考慮的因素？ | 產品的形狀與尺寸 | 真空度範圍 | 真空腔體尺寸大小 | 考量製程特性 | A
190 | 真空計為能測量低於大氣壓力之氣體壓力的裝置，而部分的壓力顯示與氣體性質有關，請問下列何種真空計之壓力顯示與氣體性質有關？ | 壓力天平 | 液位壓力計 | 熱傳導真空計 | 壓縮式真空計 | C
191 | 用來量測高真空及超高真空的真空計為何？ | 包登管式真空計 | 派藍尼真空計 | 熱電偶真空計 | 離子真空計 | D
192 | 在真空鍍膜製程應用中，適合選擇何種類型的真空計作為製程真空度的控制？ | 派藍尼真空計 | 離子真空計 | 電容式真空計 | 熱電偶真空計 | C
193 | 真空計的校正方法中之比較校正法是以參考真空計作為標準器來與待校真空計做比較性的量測比對。請問下列何者真空計不適合做為真空標準器？ | 電容式真空計 | 熱傳導真空計 | 轉球式真空計 | 離子真空計 | B
194 | 真空系統設計時在材料選用上，下列何者特性不屬於材料本質的真空性能？ | 材料的滲透 | 氣體分子的擴散 | 表面逸氣 | 表面吸附 | D
195 | 真空系統結構元件，如腔體、管件等，在下列選項中，何者不是主要的要求項目？ | 低蒸氣壓 | 加工容易 | 氣密佳 | 多孔性結構 | D
196 | 一般條件下，金屬的蒸氣壓都很低，但下列何種金屬因在低壓高溫下具有較高的蒸氣壓而不適用於真空系統中？ | 鉛 | 鋅 | 銅 | 鎳 | B
197 | 橡膠彈性佳，是真空中可拆卸封合材料的最佳選擇之一，除了彈性之外需選用含硫少、耐油，並適用於一定工作溫度範圍之材質，下列何種真空橡膠材料適用於高溫的高真空環境？ | 矽膠(Silicons)+C35 | 維通(Viton) | 天然橡膠 | 硝酸基橡膠(Nitrile) | B
198 | 在不考慮漏氣率時，影響超高真空系統真空度之氣體主要來源為真空腔體表面之逸氣，超高真空系統需要 | 使用低逸氣率材料 | 光滑表面之材料 | 減少不必要之表面 | 以上皆是 | A
199 | 在不考慮漏氣率時，影響超高真空系統真空度之氣體主要來源為真空腔體表面之逸氣，因此下列何種形狀之真空腔體適合於超高真空系統？ | 球形 | 圓柱形 | 矩形 | 以上均可 | D
200 | 使用於超高真空系統之材料，除了一般真空系統須考量的因素，如機械強度、易加工銲接、耐酸鹼之外，更須符合低逸氣率及耐高溫烘烤，下列何種材料不適用於超高真空系統？ | 不鏽鋼 | 碳鋼 | 鋁 | 銅 | B
201 | 用於永久封合之真空銲接技術與一般機械工件銲接有所不同，材料之封合效果、蒸氣壓、滲漏、逸氣以及氣體包陷等問題，均是真空永久封合的主要考慮因素。請問下列的真空銲接方式何者錯誤？ | 示意圖A（見附圖） | 示意圖B（見附圖） | 示意圖C（見附圖） | 示意圖D（見附圖） | B
202 | 真空封合之可拆卸封合又可分為靜態封合與動態封合，請問下列何種材料不適合應用於真空之靜態封合？ | 銅 | 不鏽鋼 | 鋁 | 金 | B
203 | 真空系統中除永久性製程氣體例如氮、氧、氫、氬等造成的真空負荷外，一般常見的氣體負荷為蒸氣壓包括水或溶劑。若在一般環境下於真空系統中置入一杯水，並開始抽真空，請問在水還沒有全部消失之前，此時的真空值可能會是多少？ | 760 mmHg | 0.1 Pa | 25 mbar | 5 mTorr | C
204 | 真空系統中材料表面氣體的釋放其原因包括表面受熱脫附、擴散作用及材料本身受激發等。下圖為典型的氣壓與抽氣時間的變化曲線，請問擴散作用會發生在哪個階段？ | (a)（見附圖） | (b)（見附圖） | (c)（見附圖） | (d)（見附圖） | C
205 | 真空系統造成漏氣的原因包括實漏、虛漏及逸氣。漏氣率通常以漏氣孔漏入氣體的氣流通量來表示，其單位為： | m³/hr | Torr-Liter/sec | sccm | Liter/sec | B
206 | 可以感測氣體分壓的質譜儀可用來做為真空系統檢漏的儀器，下列何種是常用來做為真空測漏使用的氣體？ | H₂ | He | Ar | N₂ | B
207 | 真空系統中材料表面氣體的釋放，通稱為釋氣或逸氣(outgassing)，對一般金屬材料而言，主要的釋氣來源為表面脫附以及… | 蒸發 | 滲透作用 | 擴散作用 | 溶解作用 | C
208 | 物質在另一物質中因濃度不同而產生的遷移現象，在真空壁與真空中的氣體分子濃度有一梯度分布，此時濃度梯度會驅使壁中的分子或原子遷移至表面，此作用稱為 | 擴散作用 | 遷移現象 | 滲透作用 | 溶解現象 | A
209 | 真空系統中材料表面氣體的釋放，通稱為釋氣或逸氣(outgassing)，請問下列何者不是影響氣體釋氣率的因素？ | 表面粗糙度 | 材料密度 | 通入氣體的乾燥度 | 表面處理方法 | B
210 | 真空的定義為何？ | 密閉容器內的壓力＜一大氣壓 | 密閉容器內的壓力＝一大氣壓 | 密閉容器內的壓力＞一大氣壓 | 密閉容器內的壓力＜1000 torr | A
211 | 國際真空壓力單位使用的真空單位為何？ | Pa | Torr | mbar | atm | A
212 | 真空壓力的計算中，下列何者非等值換算單位？ | 1 atm | 760 torr | 750 mbar | 1.013×10⁵ Pa | C
213 | 當真空壓力下降，有一部分氣流轉變成分子氣流，而剩下的部分仍維持在黏滯氣流，此氣流為何種氣流？ | 黏滯流 | 層流 | 過渡流 | 分子流 | C
214 | 真空中，定義為黏滯氣流(Viscous Flow)的條件為何？ | 氣體的平均自由徑<<儀器的主要尺寸 | 儀器的主要尺寸<<氣體的平均自由徑 | 氣體的平均自由徑>>儀器的主要尺寸 | 氣體的平均自由徑=儀器的主要尺寸 | A
215 | 當氣體分子之間無互相作用，且相遇時為彈性碰撞，碰撞作用遵循動能守恆與動量守恆定律，同時氣體分子與容器器壁碰撞的機會較互相之間碰撞的機會為大。以上敘述為何種氣流狀態？ | 紊流 | 分子流 | 過渡流 | 層流 | B
216 | 在真空抽氣系統中，何者會影響氣體流動與抽氣速率的大小？ | 真空油 | 溫度 | 氣導 | 氣體種類 | C
217 | 真空抽氣系統中，氣體通量(Q)定義為？ | 每單位面積內通過固定平面的氣體量 | 每單位體積內通過固定平面的氣體量 | 每單位長度內通過固定平面的氣體量 | 每單位時間內通過固定平面的氣體量 | D
218 | 對一個真空系統而言，下列何者是主要的氣體來源？ | 漏氣 | 逸氣 | 滲透 | 以上皆是 | D
219 | 下列何者為儲氣式幫浦？ | 活塞式幫浦 | 渦輪分子幫浦 | 冷凍幫浦 | 離子幫浦 | C
220 | 選用下列何種幫浦組合可以達到中度真空？ | 乾式幫浦＋擴散幫浦 | 擴散幫浦＋冷凍幫浦 | 冷凍幫浦＋渦輪分子幫浦 | 擴散幫浦＋渦輪分子幫浦 | A
221 | 假設在不受氣體分子影響的真空中，羽毛與保齡球何者會先落下？ | 羽毛 | 保齡球 | 兩者同時落下 | 兩者都漂浮 | C
222 | 真空系統中，高真空所使用的真空計為下列何者？ | 離子真空計 | 熱電偶真空計 | 派藍尼真空計 | 液位壓力計 | A
223 | 到達高真空系統(10E-6 Torr)所需的真空計組合為何？ | 熱電偶真空計＋派藍尼真空計 | 熱電偶真空計＋冷陰極真空計 | 派藍尼真空計＋壓力天平 | 鮑登壓力計(Bourdon gauge)＋派藍尼真空計 | B
224 | 下列哪一種幫浦抽氣時最有油氣污染的疑慮而須加設油氣捕捉陷阱？ | 擴散幫浦 | 渦輪分子幫浦 | 冷凍幫浦 | 乾式幫浦 | A
225 | 真空度單位的定義為何？ | 力/單位面積 | 力/單位體積 | 力/單位時間 | 力/單位長度 | A
226 | 抽氣速率單位的定義為何？ | 體積/時間 | 力/(體積*時間) | 力/時間 | 力/面積 | A
227 | 1 Torr的電容真空計代表含意為何？ | 可量測的最小壓力值為1 Torr | 可量測的壓力值為1 Torr向左右延伸 | 可量測到的平均壓力為1 Torr | 可量測的最大壓力值為1 Torr | D
228 | 波以耳定律為何？ | PV = K | PV = nRT | V = KT | PV = RT | A
229 | 真空計主要是測量何種訊號並直接或間接得到壓力？ | 溫度 | 水氣 | 氣體分子數目 | 電位差 | C
230 | 下列何者為間接式量測真空計？ | 離子真空計 | 包登管真空計 | 電容真空計 | 壓縮式真空計 | A
231 | 真空幫浦中若幫浦液為油類，經長時間使用後造成油蒸氣回流的現象，可用甚麼方式改善？ | 改用水作為幫浦液 | 關掉幫浦 | 加裝冷凝阱 | 無須理會，待保養時再清潔即可 | C
232 | 真空系統在抽氣過程中，下列何者氣體是以滲透過程進入真空容器中？ | 氧氣 | 氫氣 | 氮氣 | 氬氣 | B
233 | 真空系統中的抽氣過程會遇到釋氣(Outgassing)，請指出下列何者為釋氣？ | 從真空容器外部跑進內部的氣體 | 從真空容器內部跑到容器外部的氣體 | 從真空幫浦流進真空容器的氣體 | 從真空容器內部跑出的氣體 | D
234 | 下列何者不是釋氣的來源？ | 油脂 | 水氣 | 真空腔體內的金屬 | 真空計 | D
235 | 氣態之物質在一定溫度下所壓縮凝結的是？ | 蒸氣壓 | 蒸氣 | 飽和蒸氣壓 | 逸氣 | B
236 | 閥門在真空系統中的功能為何？ | 控制氣體流通 | 銜接管路 | 隔絕熱 | 控制水流量 | A
237 | 下列何者閥門控制方式是用氣壓的方式推擠閥門？ | 蝴蝶閥 | 閘閥 | 截止閥 | 直通閥 | B
238 | 一般在需要常破真空且可重複使用的封合材料為何？ | 無氧銅 | 鋁合金 | O型環(O-ring) | 鎳合金 | C
239 | 下列何者不是真空封合常用的材料？ | 高分子 | 鋁 | 無氧銅 | 塑膠 | D
240 | 下列何者是超高真空系統最常使用的封合方式？ | 高分子 | 鋁 | 無氧銅 | 塑膠 | C
241 | 下列何者為真空系統會用的永久接合？ | 硬銲 | 玻璃與金屬接合 | 熔接 | 以上皆是 | D
242 | 真空系統在不破真空的狀態下需要透過介質的引入方能驅動系統內的其他元件，謂之真空引入(feedthrough)，下列何者不屬於真空引入？ | 機械運動引入 | 電引入 | 流體引入 | 聲音引入 | D
243 | 真空腔體最常使用的材料為何？ | 石英 | 304不鏽鋼 | 303不鏽鋼 | 陶瓷材料 | B
244 | 真空幫浦對真空系統抽氣，這些被抽的氣體是為氣體負荷，下列何者不是真空系統的氣體負荷？ | 水氣 | 灰塵 | 氮氣 | 油氣回流 | B
245 | 下列何者是真空系統最常使用的視窗材質？ | 高分子 | 玻璃 | 石英 | 塑膠 | C
246 | 逸氣率之SI單位為何？ | W/m² | atm-cc/sec | torr-L/sec | Pa·m³/m²·sec | D
247 | 以下哪一種壓力範圍為高真空系統？ | 760 - 1 Torr | 1 - 10⁻³ Torr | 10⁻³ - 10⁻⁷ Torr | 10⁻⁷ - 10⁻¹⁰ Torr | C
248 | 應用於超高真空的腔體設計，一般是甚麼形狀居多？ | 圓柱形 | 方形 | 圓形 | 橢圓形 | C
249 | 半導體設備常用叢集式(clustered system)的製程腔體中，哪一個腔體是連接大氣與真空的？ | 基板傳送室 | 基板載入/出室 | 表面分析室 | 製程室 | B
250 | 一般應用於真空系統視窗的材料為何？ | 石英 | 藍寶石 | 強化玻璃 | 黑曜石 | A
251 | 下列哪一種真空幫浦適用於粗略真空？ | 擴散幫浦 | 渦輪分子幫浦 | 冷凍幫浦 | 機械幫浦 | D
252 | 一般真空腔體內部需要拋光，主要是考量何種原因？ | 降低逸氣 | 避免熱被腔壁吸收 | 降低腔體內部氣流的阻力 | 避免因製程造成的污染 | A
253 | 分子平均自由徑的定義為？ | 氣體分子單次碰撞前所行走的距離 | 兩顆分子行走距離的平均值 | 氣體分子兩次碰撞之間的時間內經過路程的統計平均值 | 氣體分子撞擊到基板的距離 | C
254 | 當系統壓力未達背景壓力時，即會測漏，下列何者是常用來進行中高真空測漏的方式？ | 使用較稠性液體塗抹於待測件上，觀察是否產生泡沫 | 保壓法 | 氦氣測漏儀 | 系統壓力上升法 | C
255 | 何種幫浦是利用動量移轉方式將動量轉移至傳輸的氣體上，以連續的方式將氣體由幫浦的進口傳至幫浦的出口？ | 鈦昇華幫浦 | 渦輪分子幫浦 | 擴散幫浦 | 冷凍幫浦 | B
256 | 如果將氣體加熱至極高溫或任其與高能量粒子相撞擊，電子可由原分子中釋出，形成一帶正負電粒子的集合體，稱為甚麼？ | 電漿(Plasma) | 電弧 | 離子束 | 電子束 | A
257 | 哪一種真空計主要採隔膜式之結構，並透過隔膜受力(壓力)之機械變形產生電容的變化且將其轉換為電子信號，再經由電子及數位電路將真空壓力感測值直接顯示出來？ | 萊盤式真空計 | 機械式真空計 | 熱傳式真空計 | 電容式真空計 | D
258 | 渦輪分子幫浦較適合長時間用於何種氣流狀態下？ | 分子流 | 紊流 | 層流 | 過渡流 | A
259 | 在實際抽氣的過程中，當真空度達到中高真空時，氣壓下降的速率變得緩慢，主要的殘留氣體是甚麼？ | 氮氣 | 氧氣 | 水氣 | 氬氣 | C
260 | 當氣體分子撞擊真空腔表面時，有機會被捕捉於表面上形成吸附作用，其中具有較強的吸附作用為？ | 物理吸附 | 化學吸附 | 熱吸附 | 電吸附 | B
261 | 真空系統常使用低碳鋼、鋁與銅為主要材料，主要原因為何？ | 氣體分子的滲透率很低 | 材質相較之下比較便宜 | 較易取得 | 具備好的加工特性 | A
262 | 下列何者為真空幫浦抽氣速率的定義？ | 氣體通量(Q)/體積(V) | 氣體通量(Q)/面積(A) | 氣體通量(Q)/時間(T) | 氣體通量(Q)/壓力(P) | D
263 | 當一真空系統配置了一組可抽至高真空背景的真空幫浦，而該系統的幫浦其終極壓力由何種因素決定？ | 氣體滲透率 | 真空幫浦的抽氣速率 | 抽氣時間 | 溫度 | A
264 | 以下何者為粗略真空用的幫浦？ | 擴散幫浦 | 離子幫浦 | 活塞式幫浦 | 冷凍幫浦 | C
265 | 下列何者是係利用動量移轉方式(移動機械式以及高速氣流式)將動量轉移至傳輸的氣體上，以連續的方式將氣體由幫浦的進口傳至幫浦的出口？ | 魯式幫浦 | 離子幫浦 | 鈦昇華幫浦 | 渦輪分子幫浦 | D
266 | 下列幫浦中因長時間抽氣後何者需要做「再生」的動作？ | 渦輪分子幫浦 | 擴散幫浦 | 冷凍幫浦 | 魯式幫浦 | C
267 | 真空度量中，分成直接量測與間接量測，以下何者不屬於直接量測式真空計？ | 波爾登真空計 | 膜盒真空計 | 電容真空計 | 離子真空計 | D
268 | 高真空系統在設計上常會使用基板載入室，目的為何？ | 減少製程腔體被污染的機會 | 基板需做表面處理 | 避免基板氧化 | 因主腔體尺寸太大，無法以人工方式置放基板 | A
269 | 在射頻電漿系統中，電漿吸收射頻功率以維持放電現象，但隨著操作條件不同造成反射功率上升，因此可以用甚麼方式降低反射功率？ | 加裝一磁場 | 可調式電阻 | 可調式阻抗匹配器 | 降低製程溫度 | C
270 | 下列何者為閘閥(gate valve)的常用符號？ | 符號A（見附圖） | 符號B（見附圖） | 符號C（見附圖） | 符號D（見附圖） | D
271 | 請問下圖為何種真空計？（見附圖） | 熱導式真空計 | 分壓壓力計 | 冷陰極離子真空計 | 電容式真空計 | D
272 | 在高真空幫浦抽至終極壓力時，此時腔體內所存在之氣體大多數以甚麼為主？ | 氫氣 | 氮氣 | 氧氣 | 氬氣 | B
273 | 下列何種幫浦在使用一段時間後需要做「再生」的動作？ | 擴散幫浦 | 冷凍幫浦 | 離子幫浦 | 渦輪分子幫浦 | B
274 | 不鏽鋼真空腔體在製程前，通常會加熱烘烤腔體，此步驟是為了什麼？ | 達到製程的熱平衡 | 避免製程中的溫差造成損壞 | 去除氮氣 | 去除水氣 | D
275 | 下列何者不適用於轉移標準器？ | 機械式真空計 | 旋轉轉子式黏滯性真空計 | 離子真空計 | 電容式真空計 | A
276 | 下列何者不是真空計比較校正系統的組成？ | 校正室 | 真空幫浦抽氣系統 | 氣體引入與系統監測儀器 | 以上皆是 | D
277 | 真空計在開始校正前，所需校正壓力點，由低至高，每一校正範圍至少取幾個校正點？ | 0個 | 1個 | 2個 | 3個 | D
278 | 下列何者較不容易影響到真空計校正量測的不確定度？ | 真空計的氣導與方向性 | 溫度 | 壓力梯度 | 以上皆是 | D
279 | 高度真空(High Vacuum)的氣壓範圍為何？ | 1 atm–10² Pa | 10²–10⁻¹ Pa | 10⁻¹–10⁻⁷ Pa | 10⁻⁷–10⁻¹⁰ Pa | C
280 | 超高真空(Ultrahigh Vacuum)的氣壓範圍為何？ | 1 atm–10² Pa | 10²–10⁻¹ Pa | 10⁻¹–10⁻⁷ Pa | 10⁻⁷–10⁻¹⁰ Pa | D
281 | 粗略真空(Low Vacuum)的氣壓範圍為何？ | 1 atm–10² Pa | 10²–10⁻¹ Pa | 10⁻¹–10⁻⁷ Pa | 10⁻⁷–10⁻¹⁰ Pa | A
282 | 渦輪分子幫浦的正常工作氣流為何？ | 黏滯流 | 過渡流 | 分子流 | 亂流 | C
283 | 離子真空計的正常工作氣流為何？ | 黏滯流 | 過渡流 | 分子流 | 亂流 | C
284 | 濺鍍的工作氣壓通常在哪一個範圍？ | 1 atm–10² Pa | 10²–10 Pa | 1–10⁻¹ Pa | 10⁻²–10⁻³ Pa | C
285 | 同步加速器之電子儲存環與分子束磊晶的工作氣壓屬那一個範圍？ | 10⁻²–10⁻³ Pa | 10⁻⁴–10⁻⁵ Pa | 10⁻⁶–10⁻⁷ Pa | 10⁻⁷–10⁻⁸ Pa | D
286 | 下列哪種抽氣機組合之系統不合理？ | 機械幫浦＋擴散幫浦 | 機械幫浦＋渦輪分子幫浦 | 渦輪分子幫浦＋濺射離子幫浦 | 鈦昇華幫浦＋吸收幫浦 | C
287 | 高真空範圍內，以那種氣體為主？ | N₂ | O₂ | H₂ | H₂O | D
288 | 以下何者為是？ | 真空系統是指幫浦的串連 | 真空系統是一完善系統不需要加裝真空計辨識真空度 | 真空計在真空系統中是辨識真空度的重要指標 | 高真空計通常單獨使用 | C
289 | 何謂真空的定義？ | 一容器內的壓力低於一大氣壓 | 一容器中沒有任何的氣體 | 一容器中氣體密度小於2.5×10¹⁹ mol/cm³ | 一容器內的壓力高於一大氣壓 | A
290 | 低真空範圍，欲縮短抽真空時間，何者最有效？ | 更換較大抽速幫浦 | 增加另一顆幫浦 | 腔體加熱，降低表面釋氣量 | 增大管路氣導 | D
291 | 超高真空系統多為球形腔體，其原因是，在相同的容積下？ | 表面積最小 | 最易加工 | 成本最低 | 組裝容易 | A
292 | 中度真空(Medium Vacuum)的氣壓範圍為何？ | 1 atm～10² Pa | 10²～10⁻¹ Pa | 10⁻¹～10⁻⁷ Pa | 10⁻⁷～10⁻¹⁰ Pa | B
293 | 在氣壓為10⁻⁴ Pa的真空環境下蒸鍍光學薄膜時，蒸鍍原子與真空氣體的平均自由徑(mean free path)接近那個數值？ | 7 cm | 70 cm | 200 cm | 7000 cm | D
294 | 一大氣壓(1 atm)以不同的壓力單位表示時，以下答案何者錯誤？ | 760 Torr | 1013 mbar | 1333 Pa | 1.03 kg/cm² | C
295 | 在直徑1米的真空腔中，抽真空到低於多少氣壓時氣體分子平均自由徑大於真空腔直徑？ | 0.05 mTorr | 0.5 mTorr | 5 mTorr | 50 mTorr | A
296 | 真空系統抽氣受到抽氣管路氣導的限制，以下答案中哪一個最嚴重？ | 黏滯流 | 層流 | 過渡流 | 分子流 | D
297 | 常溫下一根長100 cm、內徑4 cm真空圓管的氣導約為多少 L/s？ | 1 | 10 | 100 | 1000 | B
298 | 當抽真空到分子流狀態時，氣體分子在真空腔內壁往返碰撞運動直到進入幫浦才被抽除，此抽氣現象似乎不受幫浦抽氣速率大小的影響，稱為什麼限制？ | 氣導 | 排氣 | 吸氣 | 氣流 | A
299 | 常溫下的真空系統中氣體分子接近腔體材料表面時的運動，應如何描述較恰當？ | 入射表面再反彈 | 入射表面再滲透 | 先吸附再脫附 | 吸附但不脫附 | C
300 | 渦輪分子幫浦抽氣靠高速旋轉的葉片對氣體分子的壓縮比來排氣，以下哪個氣體效能最低？ | 氫氣 | 水氣 | 氮氣 | 氦氣 | A
301 | 當真空系統以100 L/s幫浦抽真空，但因系統有漏氣使得最低氣壓停留在2×10⁻⁷ mbar不再下降。則系統的漏氣率約為多少？ | 1×10⁻⁵ mbar L/s | 2×10⁻⁵ atm cc/s | 4×10⁻⁵ Torr L/s | 2×10⁻³ Pa m³/s | B
302 | 超高真空系統，依工作底壓分類，屬於 | 760～1 Torr | 1～10⁻³ Torr | 10⁻³～10⁻⁹ Torr | <10⁻⁹ Torr | D
303 | 下列何者為真空腔體之設計要點？ | 腔體的強度 | 極限/工作壓力與抽氣設計 | 操作溫度與製程氣體 | 以上皆是 | D
304 | 下列何者為真空系統的氣體來源？ | 材料的逸氣 | 材料的滲透 | 污染物的蒸發與昇華 | 以上皆是 | D
305 | 為達最佳的有效系統抽氣速率，真空管路的氣導設計必須？ | 大於真空幫浦抽氣速率 | 等於真空幫浦抽氣速率 | 小於真空幫浦抽氣速率 | 以上皆非 | A
306 | 下列何者為真空幫浦選用的要點？ | 有效的壓力範圍 | 極限壓力 | 抽氣速率 | 以上皆是 | D
307 | 下列何種真空幫浦不適於中度真空系統？ | 機械真空幫浦 | 擴散真空幫浦 | 乾式真空幫浦 | 渦卷真空幫浦 | B
308 | 下列何種真空計的精確度最高，不受氣體特性的影響？ | 派蘭尼真空計 | 離子真空計 | 電容式真空計 | 熱傳導真空計 | C
309 | 下列何種為非壓力控制型的閥門？ | 蝶閥 | 開閥 | 鐘擺閥 | 直角閥 | A
310 | CF（Conflat Flange）形式的真空法蘭，以不鏽鋼法蘭配合無氧銅墊圈密封的方式，有什麼優點？ | 不同材質可避免電化學反應黏死 | 熱膨脹係數相近避免烘烤後漏氣 | 兩者皆容易加工達到精度 | 兩者材料容易取得且成本低廉 | B
311 | 真空系統欲充填乾燥氮氣破真空到一大氣壓時，以下哪一種真空閥不宜使用？ | 可調式漏氣閥 | 直角閥 | 真空閘閥 | 針閥 | C
312 | 以下材料哪一個熱導率最低？ | 不鏽鋼 | 鋁合金 | 無氧銅 | 鈦合金 | D
313 | 鋁合金材料用在真空系統的優點，以下哪一個錯誤？ | 質量輕 | 無磁性 | 容易銲接 | 容易加工 | C
314 | 以下哪一種幫浦的抽氣範圍最廣？ | 魯式幫浦 | 離子幫浦 | 鈦昇華幫浦 | 渦輪分子幫浦 | D
315 | 冷凍幫浦（Cryo-pump）最適合抽何種氣體？ | 氫氣 | 水氣 | 氮氣 | 氦氣 | B
316 | 真空計若安裝在幫浦附近其測量的氣壓會受何種因素影響？ | 幫浦的抽氣速率 | 幫浦能抽的氣體 | 幫浦氣體回流 | 幫浦抽氣飽和 | B
317 | 真空腔以化學清洗時，以下哪一個論述錯誤？ | 鹼洗主要去油污 | 強酸清洗主要為洗去氧化層 | 去離子水超音波震盪可移除殘留油漬 | 酸洗無法清洗油污 | C
318 | 真空腔的銲接是永久接合，則銲接造成漏氣的可能原因為何？ | 環境溼度 | 銲道產生氣孔 | 表面氧化層未清除 | 以上皆是 | D
319 | 真空烘烤過程中最容易漏氣的時段為何？ | 升溫 | 高溫持（定）溫 | 降溫 | 長時間高溫烘烤 | C
320 | 縮短抽真空時間，有哪些方式？ | 增加幫浦數目 | 增大氣導 | 減少腔體表面釋氣量 | 以上皆是 | D
321 | 超高真空系統多為球形腔體，是因為相同容積下 | 表面積最小 | 最易加工 | 成本最低 | 組裝容易 | A
322 | 低真空範圍，欲縮短抽真空時間，何者最有效？ | 更換較大抽速幫浦 | 增加另一顆幫浦 | 腔體加熱，降低表面釋氣量 | 增大粗抽管路氣導 | D
323 | 粗抽管路口徑超過多少 mm，即無管損問題？ | 50 | 100 | 150 | 300 | D
324 | 超高真空範圍內，高真空幫浦抽速以何者為主？ | N₂ | O₂ | H₂O | CO₂ | C
325 | 相同口徑下，直線閥氣導比直角閥 | 大 | 小 | 相同 | 視真空範圍而定 | A
326 | 下列何者不是擴散幫浦特性？ | 使用矽油 | 使用高速旋轉葉片 | 抽氣速率正比於管口面積 | 抽氣速率隨氣體種類改變 | B
327 | 下列何者不屬於封閉式抽氣機？ | 吸收幫浦 | 冷凍幫浦 | 搖動活塞機械幫浦 | 鈦昇華幫浦 | C
328 | 下列何者是渦輪分子幫浦特性？ | 使用冷表面 | 葉片在氣體排出處較密而氣體進入處較疏 | 於黏滯流領域運轉 | 屬於低真空抽氣機 | B
329 | 何者非真空計常用的單位？ | Pa | Torr | mbar | atm | D
330 | 何者不是選擇真空計需考慮之選項？ | 依照工作環境溫度 | 依照系統所需真空度 | 依照系統配置 | 依照緯度高低 | D
331 | 何者非低真空計？ | 離子真空計 | 熱電偶真空計 | 派藍尼真空計 | 真空錶 | A
332 | 任何物質在真空中若不斷釋放出氣體或蒸氣，稱為？ | 釋氣 | 融化 | 固化 | 儲氣 | A
333 | 直徑50 cm的真空腔，當氣壓為0.1 mbar時，Knudsen number的大小數量級為 | 0.01 | 0.1 | 1 | 10 | C
334 | 氣導（conductance）與氣體分子質量的關係是 | 成正比 | 成反比 | 成平方反比 | 開根號成反比 | D
335 | 在10⁻⁶ mbar氣壓且黏著係數為1時，真空中材料表面覆蓋一層氣體分子約需多少秒？ | 0.01 | 0.1 | 1 | 10 | C
336 | 一真空腔暴露在一般環境下，從一大氣壓開始抽氣20分鐘後，真空中最多的殘留氣體是？ | N₂ | O₂ | H₂O | CO₂ | C
337 | 以下哪一個幫浦可在一大氣壓抽氣？ | 離子幫浦 | 冷凍幫浦 | 渦輪分子幫浦 | 以上皆非 | D
338 | 以下哪種幫浦不僅不抽氫氣，而且還會產生CH₄？ | 離子幫浦 | 冷凍幫浦 | 渦輪分子幫浦 | 結托幫浦 | D
339 | 真空系統由一大氣壓開始抽真空到後來氣壓下降變慢，要花十倍的時間氣壓才減為1/10，此抽氣趨勢的主要原因為何？ | 系統漏氣 | 腔體表面釋氣 | 材料內部氣體擴散釋氣 | 腔體滲透 | B
340 | 在幫浦的操作上，以下敘述何者正確？ | 測漏時將離子幫浦OFF | TMP因為有平衡設計，因此可在全速運轉下，導入氣體破真空 | 為了快速達到冷卻效果，擴散幫浦的油蒸氣加熱器開啟的次序在開腔體冷卻水之後 | TMP可以在磁場環境下運轉 | A
341 | 當真空系統以500 L/s幫浦抽真空，但因系統有漏氣使得最低氣壓停留在2×10⁻⁶ mbar不再下降。則系統的漏氣率約為多少？ | 1×10⁻⁵ mbar L/s | 1×10⁻³ atm cc/s | 4×10⁻⁹ Torr L/s | 4×10⁻³ Pa m³/s | B
342 | 超高真空所使用的Conflat金屬法蘭、金屬墊圈以及固定用的螺絲螺帽，必須耐多次烘烤而不漏氣，下述條件何者是對這幾種金屬材質的主要特性要求，必須具有相近的？ | 彈性係數 | 熔點 | 硬度 | 熱膨脹係數 | D
343 | 以下哪種金屬材料因蒸氣壓高而不適用於高真空及超高真空系統？ | 鉛 | 錫 | 鋅 | 以上皆是 | D
344 | 以下哪一種材料在真空in-situ烘烤後的熱釋氣率最差（高）？ | 不鏽鋼 | 鋁合金 | 無氧銅 | 鈦合金 | A
345 | 鋁合金材料用在真空系統有許多優點，以下哪個錯誤？ | 質量輕 | 易加工 | 烘烤後釋氣率低 | 以上皆非 | D
346 | 真空腔的銲接最好從內部銲接，原因為何？ | 銲接較容易 | 避免假漏 | 不容易漏氣 | 不易變形 | B
347 | 當真空系統要充填氣體到一大氣壓時，使用下列何種氣體破真空，可以縮短下次抽氣時間？ | 周圍之空氣 | 水蒸汽 | CO₂ | 不含水氣成份的氣體 | D
348 | 為了降低真空腔的釋氣率，化學清洗方法是一種非常有效的方法，以下哪一項並非化學清洗方法絕對必要的功能？ | 減少表面粗糙度（增加亮度） | 移除表面油污 | 去除被污染的氧化層 | 再形成乾淨且緻密具保護作用的氧化層 | A
349 | 不鏽鋼CF法蘭，通常以下列哪一項為其墊圈？ | Viton-O環（O-ring） | 鋁線 | 不鏽鋼墊片 | 無氧銅墊片 | D
350 | 一般使用氦氣來測漏，下列原因何者不對？ | 化學性惰性 | 分子小 | 背景氣體干擾低 | 較易操作 | D
351 | 單位時間內流過真空系統中某一斷面的氣體分子數稱為？ | 壓力 | 抽氣速率 | 氣導 | 氣流通量 | D
352 | 下列何者不是放氣率的單位？ | 毫巴・公升／秒 | 托爾・公升／秒 | 帕・立方米／秒 | 立方米／小時 | D
353 | 評估一真空系統從起動至實際運作所需要的時間？ | 抽真空時間 | 抽氣速率 | 氣導 | 氣流通量 | A
354 | 下列何者不是真空系統的特徵？ | 真空包含的壓力範圍很廣 | 高真空意味著真空壓力值很大 | 高度潔淨 | 材料在真空中的性質與在大氣中不同 | B
355 | 真空系統內的氣體依靠哪一個元件移除？ | 真空室 | 真空計 | 真空幫浦 | 閥 | C
356 | 下列何者不是永久氣體？ | 氮 | 氧 | 苯 | 氖 | C
357 | 氣體分子在運動時各個分子在碰撞其他分子前所行走的距離的平均值稱為？ | 黏滯性氣流 | 抽真空時間 | 路徑 | 平均自由徑 | D
358 | 下列何者不是除氣及乾燥製程？ | 必須處理大量的氣體、水蒸氣或有機物蒸氣 | 真空幫浦抽氣，隨時間約久，壓力越低 | 製程中所用的機件及襯墊等要用耐高溫材料 | 設計重點為真空幫浦僅用作維持抽氣系統中的空氣或氣體 | C
359 | 下列何者不是分子流的特徵？ | 氣體分子之間有互相碰撞的作用 | 氣體分子完全呈自由任意運動（random motion）的形態 | 氣體的平均自由徑≫儀器的主要尺寸 | 氣體分子漫步到真空幫浦而被抽入其中為抽氣的機制 | A
360 | 物理氣相沉積薄膜設備，依真空系統分類，屬於 | 粗略真空 | 中度真空 | 高／超高真空 | 極高真空 | C
361 | 未烘烤的真空系統，主要殘留的氣體為？ | 水蒸氣 | 氮氣 | 氧氣 | 氫氣 | A
362 | 為達最佳的有效系統抽氣速率，真空管路的氣導設計必須？ | 大於真空幫浦抽氣速率 | 等於真空幫浦抽氣速率 | 小於真空幫浦抽氣速率 | 以上皆非 | A
363 | 下列何者為輔助真空幫浦能大幅縮短高真空系統至極限壓力的時間？ | 機械真空幫浦 | 擴散真空幫浦 | 低溫水氣真空幫浦 | 渦輪分子幫浦 | C
364 | 下列何種非真空控制閥門？ | 蝶閥 | 閘閥 | 鐘擺閥 | 直角閥 | D
365 | 下列何者不是漏氣率的單位？ | 大氣壓・立方公分／秒（atm・cc/s） | 托爾・公升／秒（Torr・l/s） | 帕・米／秒（Pa・m/s） | 毫巴・公升／秒（mbar・l/s） | C
366 | ［理想氣體定律］當抽氣達到1×10⁻⁶ Torr氣壓時，1立方公分（cc）體積中大約有多少個氣體分子？ | 3千萬個 | 3億個 | 30億個 | 300億個 | D
367 | 當一個真空系統抽氣達到分子流時，氣體分子的平均自由徑長度比真空腔的尺寸？ | 長 | 短 | 一樣長 | 短很多 | A
368 | 一個正方體保鮮罐，密封蓋子的長寬各10公分，內部抽真空後，需多大的力量才能開啟蓋子？ | 70公斤 | 90公斤 | 110公斤 | 以上皆非 | C
369 | 以下哪個辦法可以馬上判斷真空系統有漏氣？ | 隔離幫浦測量氣壓上升速率 | 抽氣曲線斜率偏離-1變平（趨近0） | 系統的最低氣壓 | 抽氣時間變長 | B
370 | 以下哪個不是決定真空系統最低氣壓的因素？ | 氣導 | 漏氣率 | 抽氣速率 | 釋氣率 | A
371 | 直徑6 mm小孔的氣導約3.2公升／秒，換成直徑3 mm的小孔時氣導約多少公升／秒？ | 1.6 | 1.2 | 0.8 | 0.4 | C
372 | 真空腔安裝一個500公升／秒的抽氣幫浦其連接管的氣導約500公升／秒，則系統有效抽氣速率約為多少公升／秒？ | 50 | 250 | 500 | 1000 | B
373 | 要改善圓管的氣導，增大管內徑為兩倍，則氣導增加？ | 1倍 | 2倍 | 4倍 | 8倍 | C
374 | 哪一個鍍膜方式不屬於真空鍍膜？ | 電鍍 | 蒸鍍 | 濺鍍 | 磊晶 | A
375 | 真空系統在一大氣壓下要有最高的抽氣速率，以下哪個幫浦較適合？ | 離子幫浦 | 魯式幫浦 | 渦輪分子幫浦 | 乾式機械幫浦 | D
376 | 以下那個真空計可測量5×10⁻⁴ mbar的真空度？ | 電容式 | 熱導式 | 冷陰極式 | 熱游離式 | C
377 | 銲接真空腔體若在內外兩側都銲接密封，則容易產生那個問題？ | 假漏 | 真漏 | 滲透 | 擴散 | A
378 | 一般超高真空不鏽鋼法蘭接合時常用那種墊圈？ | 不鏽鋼墊圈 | 橡皮墊圈 | O-ring | 無氧銅墊圈 | D
379 | 真空腔採用化學清洗時，其中酸洗的目的為何？ | 洗去表面油質 | 表面拋光 | 去除表面氧化層 | 形成保護膜層 | C
380 | 那種材料不適合用於真空腔的電性絕緣？ | 陶瓷 | PEEK | 鈦 | 玻璃 | C
381 | 那個幫浦不抽氫氣？ | 離子幫浦 | 鈦昇華幫浦 | 冷凍幫浦 | 渦輪分子幫浦 | B
382 | 那個真空元件不用到異質金屬銲接？ | 玻璃視窗 | 電導引 | 機械導引 | 真空計 | C
383 | 真空系統中要產生電漿，以下那個元件不能少？ | 冷凍幫浦 | 機械導引 | 玻璃視窗 | 電導引 | D
384 | 真空腔設計的考慮因素，以下哪個不需要？ | 材料 | 結構 | 變形 | 測漏 | D
385 | 當真空系統需與外界隔離維持密閉抽氣時，以下哪個元件不需要？ | 閥門 | 吸附幫浦 | 機械幫浦 | 真空計 | C
386 | 真空系統在一大氣壓下要有最高的抽氣速率，以下哪個幫浦較佳？ | 離子幫浦 | 渦輪分子幫浦 | 冷凍幫浦 | 乾式幫浦 | D
387 | 以下哪個不是真空腔銲接後的檢驗項目？ | 潔淨 | 測漏 | 尺寸 | 目測檢視 | A
388 | 那種材料不適合用於真空腔的電性絕緣？ | 玻璃 | 銅 | Viton | 陶瓷 | B
389 | 那個不是真空法蘭接合時常用的密封墊圈？ | Gasket墊圈 | 無氧銅墊圈 | O-ring墊圈 | Washer墊圈 | D
390 | 真空系統支架只有一個定位固定點，其他支架為配合固定，為何不能多幾個固定點？ | 不方便測量 | 法蘭會漏氣 | 安裝困難 | 支架難鎖緊 | B
391 | 下圖內真空符號1,2,3,4，何者是代表真空幫浦組合？ | 1,2 | 1,3 | 1,4 | 2,3 | C
392 | 真空系統中要產生電漿，以下那個元件不必要？ | 質譜儀 | 機械幫浦 | 電導引 | 漏氣閥 | A
393 | 下列何者不是抽氣速率的單位？ | 大氣壓力・立方厘米／分 | 公升／秒 | 立方厘米／秒 | 立方米／小時 | A
394 | 下列何者是單一魯式幫浦真空能力範圍？ | 10⁻¹ torr～10⁻² torr | 10⁻³ torr～10⁻⁴ torr | 10⁻⁵ torr～10⁻⁶ torr | 10⁻⁶ torr～10⁻⁷ torr | A
395 | 渦輪分子幫浦構造有哪些類型 | 雙轉子水平式 | 單轉子垂直式 | 兩者皆是 | 以上皆非 | C
396 | 冷凍幫浦中活性碳功能的特徵 | 冷凝器降溫用 | 再生加熱用 | 吸附不易凝結氣體如He、H₂等 | 防止油污 | C
397 | 那一種幫浦常用作高低真空的連接送風系統 | 魯氏幫浦 | 冷凍幫浦 | 吸收幫浦 | 濺射離子幫浦 | A
398 | 下列何者是渦輪分子幫浦特性 | 使用冷表面 | 葉片在氣體排出處較密而氣體進入處較疏 | 於黏滯流領域運轉 | 屬於低真空抽氣機 | B
399 | 下列對濺射離子幫浦之敘述何者錯誤 | 屬於開放式抽氣機 | 添加磁場設計 | 桶狀陽極設計 | 不可在大氣壓下操作 | A
400 | 下列何種幫浦是高真空幫浦 | 魯氏幫浦 | 渦輪分子幫浦 | 機械幫浦 | 吸附幫浦 | B
401 | 下列何者屬於機械幫浦運作方式 | 離子幫浦 | 分子篩吸附 | 擴散幫浦 | 迴轉幫浦 | D
402 | 魯氏幫浦須配合下列哪一種幫浦組合成為低真空抽氣系統 | 迴轉幫浦 | 冷凍幫浦 | 吸收幫浦 | 濺射離子幫浦 | A
403 | 下列何者是擴散幫浦特性 | 抽氣速率正比於管口直徑 | 使用高轉速葉片 | 使用矽油 | 抽氣速率不隨氣體種類改變 | C
404 | 下列何者不是渦輪分子幫浦特性 | 使用冷表面 | 葉片在氣體排出處較密而氣體進入處較疏 | 於分子流領域運轉 | 屬於高真空抽氣 | A
405 | 下列何者不屬於開放式抽氣機 | 渦輪分子幫浦 | 渦卷幫浦 | 搖動活塞機械幫浦 | 鈦昇華幫浦 | D
406 | 下列對濺射離子幫浦之敘述何者正確 | 屬於開放式抽氣機 | 需要矽油 | 桶狀陽極設計 | 可從大氣壓下開始抽氣 | C
407 | 下列何者是冷凍幫浦的抽氣方式之一 | 以高分子量液體與氣體碰撞 | 吸附 | 以鉭表面捕捉 | 改變動量 | B
408 | 下列何者是擴散幫浦使用冷阻板的目的 | 防止油氣回流 | 造價增加 | 矽油噴流加速 | 增加抽氣速率 | A
409 | 下列哪種抽氣機組合之系統是合理的 | 機械幫浦＋渦卷幫浦 | 機械幫浦＋渦輪分子幫浦 | 渦輪分子幫浦＋濺射離子幫浦 | 鈦昇華幫浦＋NEG | B
410 | 那一種幫浦常用作高低真空的連接用幫浦 | 魯氏幫浦 | 冷凍幫浦 | 吸收幫浦 | 濺射離子幫浦 | A
411 | 下列何者不是冷凍幫浦的抽氣方式 | 凝結 | 吸附 | 捕捉 | 改變動量 | D
412 | 下列何者是擴散幫浦使用冷阻板的效應 | 氣體回流增加 | 造價降低 | 矽油噴流減速 | 抽氣速率下降 | D
413 | 下列何種幫浦不是高真空幫浦 | 擴散幫浦 | 渦輪分子幫浦 | 機械幫浦 | 冷凍幫浦 | C
414 | 下列何者不屬於機械幫浦運作方式 | 單旋轉滑翼 | 分子篩吸收 | 噴流輔助 | 搖動活塞 | B
415 | 下列何者不是擴散幫浦特性 | 使用矽油 | 使用高速葉片 | 抽氣速率正比於管口面積 | 抽氣速率隨氣體種類改變 | B
416 | 下列何者不屬於封閉式抽氣機 | 吸收幫浦 | 冷凍幫浦 | 搖動活塞機械幫浦 | 鈦昇華幫浦 | C
417 | 以下哪一種方式不能達到高度真空？ | 乾式幫浦+渦輪分子幫浦 | 乾式幫浦+冷凍幫浦 | 乾式幫浦+擴散幫浦 | 以上皆非 | D
418 | 有機會到達超高真空所需的高真空幫浦 | 渦輪分子幫浦 | 擴散幫浦 | 旋片幫浦 | 魯式幫浦 | A
419 | 到達高真空系統所需的真空計組合為何？ | 熱電偶真空計+派藍尼真空計 | 熱電偶真空計+冷陰極真空計 | 派藍尼真空計 | 真空錶+派藍尼真空計 | B
420 | 何者非真空計常用的單位 | Pa | Torr | mbar | atm | D
421 | S.I.制使用的真空單位 | Pa | Torr | mbar | atm | A
422 | 到達高真空系統所需的真空計組合為何 | 熱電偶真空計+派藍尼真空計 | 熱電偶真空計+冷陰極真空計 | 派藍尼真空計+真空錶 | 派藍尼真空計+電容式真空計 | B
423 | 下列哪一種真空幫浦具有油氣污染的疑慮而須加設油氣捕捉陷阱 | 擴散幫浦 | 渦輪分子幫浦 | 冷凍幫浦 | 乾式幫浦 | A
424 | 濺鍍時是採用哪種氣體來產生電漿 | Ar | N₂ | H₂ | O₂ | A
425 | 破真空一般是採用哪種氣體 | Ar | N₂ | H₂ | He | B
426 | 抽氣速率單位的定義為何 | 體積/時間 | 力/(體積*時間) | 力/時間 | 面積/時間 | A
427 | 漏氣率單位的定義為何 | 氣壓/時間 | (氣壓*體積)/時間 | 體積/時間 | 氣體密度/時間 | B
428 | 何者非真空系統用材料 | 水 | 金屬 | 石英 | 橡膠 | A
429 | 何者非永久性封合 | 熔銲 | 彈性體襯墊封合 | 錫銲 | 銅銲 | B
430 | 高溫燈絲放出熱電子被加速後與氣體分子碰撞而將其離子化。離子進入質譜儀後依其荷質比分離，最後經由偵測器將離子訊號轉換為電子訊號，得到質譜圖。藉由質譜圖我們可以分析腔體中氣體種類與數量。上述為何種儀器？ | 派藍尼真空計 | 質流量計 | 真空錶 | 殘餘氣體分析儀 | D
431 | 任何物質在真空中若不斷釋放出氣體或蒸氣，稱為 | 釋氣 | 融化 | 固化 | 儲氣 | A
432 | 下列何者是選擇鋁合金為真空腔體材料的缺點 | 鋁接難易度 | 重量 | 磁性 | 加工速度 | A
433 | 下列何者不是常用於真空中的非金屬材料 | 玻璃(Pyrex、石英、藍寶石等) | FRP | 陶瓷(氧化鋁等) | O環(Viton等) | B
434 | 下列何種化學物質不用於真空元件之化學清洗 | 硝酸(HNO₃) | 醋酸(CH₃COOH) | 氫氧化鈉(NaOH) | 氫氟酸(HF) | B
435 | 不銹鋼CF法蘭，通常以下列哪一項為其墊圈？ | O環(O-ring) | 鋁線 | Helicoflex | 無氧銅墊片(OFHC gasket) | D
436 | 下列哪一項接合方式，常用於金屬真空腔體本身之製作？ | 真空膠黏合 | 爆接 | TIG(氬銲) | 真空硬銲 | C
437 | 下列哪一個元素不適合用在真空系統中？ | 鋁 | 銅 | 鈦 | 鋅 | D

## 圖表題附圖
第187題｜真空幫浦抽氣速率曲線
第188題｜真空幫浦抽氣速率曲線
第201題｜銲接方式選項示意圖（由左至右為 A、B、C、D）
第204題｜真空系統氣壓與抽氣時間變化曲線
第270題｜閘閥符號選項（由左至右為 A、B、C、D）
第271題｜真空計圖示
第391題：真空幫浦組合示意圖

## 章節分類
真空技術題庫｜章節分類表
請在「題號清單」填入本章題號或範圍，例如：1-30, 35, 40-42；完成後另存並上傳此活頁簿，即可使用章節練習。
章節編號 | 章節名稱 | 題號清單（可填題號或範圍） | 備註
1 | 第 1 章
2 | 第 2 章
3 | 第 3 章
4 | 第 4 章
5 | 第 5 章
6 | 第 6 章
7 | 第 7 章